## Sheet1
SECCIÓN 3: ESPECIFICACIONES TÉCNICAS DE MATERIALES Y EQUIPOS DEL SISTEMA DE DISTRIBUCIÓN DE REDES SUBTERRANÉAS |  | REVISIÓN: 02
FECHA : 2013-06-03
FLEJE DE ACERO INOXIDABLE, 0,76 mm (0,030") DE ESP. x 19,05 mm (3/4") DE ANCHO
ÍTEM | DESCRIPCIÓN | ESPECIFICACIÓN
1 | MATERIAL Y ACCESORIOS | Acero inoxidable de alta resistencia mecánica
1.1 | Normas de fabricación | ASTM-A-412, S20100 / AISI 201 y 304
1.2 | Requisitos mecánicos:
1.2.1 | Esfuerzo de Ruptura | 2250 lb
2 | DIMENSIONES
2.1 | Dimensiones fleje ancho x espesor | 19,05 x 0,76 mm (3/4 x 0.030")
3 | EMBALAJE
3.1 | Empaque del lote | De acuerdo a requerimiento del solicitante
3.2 | Unidades por lote
3.3 | Peso neto aproximado
4 | CERTIFICACIONES
4.1 | Material utilizado y ensayo de esfuerzos | NOTA 1
5 | MUESTRAS | De acuerdo a requerimiento del solicitante
NOTAS:
1 | Los certificados de conformidad de producto o de cumplimiento de normas exigidos en el presente documento, deben ser emitidos por organismos de certificación acreditados o designados en el país, documentación que será avalada por el SAE. Para el caso de los reportes de ensayo, estos deben ser emitidos por los laboratorios acreditados o designados en el país, documentación que será avalada por el SAE. Los productos que cuenten con sello de calidad INEN, no están sujetos al requisito de certificado de conformidad para su comercialización. Estos certificados y reportes, serán un requisito que los oferentes presenten para los procesos de adquisición.

## Overview
Sheet1