## Sheet9
ESPECIFICACIONES TÉCNICAS DE MATERIALES Y EQUIPOS DEL SISTEMA DE DISTRIBUCIÓN DE REDES SUBTERRANÉAS |  | REVISIÓN: 1
FECHA : 2015-02-06
SELLANTE DE DUCTOS
ITEM | DESCRIPCIÓN | ESPECIFICACIÓN
1 | CARACTERÍSTICAS GENERALES
1.1 | Material | Especificar
1.2 | Caracteristicas del material | 100% de sólidos no volátiles, libre de asbesto, no tóxico y no irritante
1.3 | Caracteristicas físicas | Permanentemente flexible y no agrietamiento
1.4 | Rigidez dieléctrica | 110V/mil usando ASTM D149-64.
1.5 | Temperatura de trabajo | (-4 ° C a 49 ° C)
1.6 | Modo de empleo | Puede ser moldeado fácilmente y trabajó con la mano y cuando se presiona en su lugar, se adhieren al metal, plástico, caucho, superficies pintadas, mampostería, madera, etc
2 | CERTIFICACIONES | NOTA 1
NOTAS:
1 | Los certificados de conformidad del producto o de cumplimiento de normas exigidos en el presente documento, deben ser emitidos por organismos de certificación acreditados, documentación que será avalada por el SAE (Servicio de Acreditación Ecuatoriana). Para el caso de los reportes de ensayo, estos deben ser emitidos por los laboratorios acreditados, documentación que también será avalada poer el SAE. Estos certificados de cumplimiento de normas indicadas en las especificaciones y reportes de ensayo, serán un requisito que los oferentes presenten para los procesos de adquisición.