## Sheet8
ESPECIFICACIONES TÉCNICAS DE MATERIALES Y EQUIPOS DEL SISTEMA DE DISTRIBUCIÓN DE REDES SUBTERRANÉAS |  |  | REVISIÓN: 1
FECHA : 2015-02-03
CINTA DE SEÑALIZACIÓN
ITEM |  | DESCRIPCIÓN | ESPECIFICACIÓN
1 | CARACTERÍSTICAS GENERALES
1.1 | Material |  | Polietileno
1.2 | Norma de fabricación |  | Especificar
1.3 | Espesor de la lámina |  | 0,175 mm.
1.4 | Dureza |  | 91 shore A
1.5 | Peso por área |  | 200 gr/m2
1.6 | Resistencia a la tensión
1.6.1 | Longitudinal |  | 17 lb/pulg.
1.6.2 | Transversal |  | 15 lb/pulg.
1.7 | Resistencia al rasgado
1.7.1 | Longitudinal |  | 1,5 lb
1.7.2 | Transversal |  | 1,5 lb
1.8 | Elongación
1.8.1 | Longitudinal |  | 0.7
1.8.2 | Transversal |  | 0.7
1.9 | Encogimiento |  | 2,5 % máximo
1.1 | Color |  | Banda amarilla con avisos en tinta negra
1.11 | Ancho |  | 250 mm.
2 | EMBALAJE
2.1 | Empaque del lote |  | De acuerdo a los requerimientos del comprador
2.2 | Unidades por lote
2.3 | Peso neto aproximado
3 | CERTIFICACIONES |  | NOTA 1
NOTAS
1 | Los certificados de conformidad del producto o de cumplimiento de normas exigidos en el presente documento, deben ser emitidos por organismos de certificación acreditados, documentación que será avalada por el SAE (Servicio de Acreditación Ecuatoriana). Para el caso de los reportes de ensayo, estos deben ser emitidos por los laboratorios acreditados, documentación que también será avalada poer el SAE. Estos certificados de cumplimiento de normas indicadas en las especificaciones y reportes de ensayo, serán un requisito que los oferentes presenten para los procesos de adquisición.